## Sheet1
序号 | 样品名称 | 商标 | 规格型号 | 生产日期/批号 | 受检企业 | 生产企业 | 检验结果 | 不合格项目 | 备注
1 | 塑料购物袋 | / | 550mm×（320+150）mm×0.025mm 5kg | / | 渑池发到家超市有限公司 | 河南省西平县同创塑胶有限公司（标称） | 不合格 | 环保要求：1.公称厚度 2.附件
2 | 塑料购物袋 | / | 480mm×（280+60）mm×0.025mm 5kg 100个/捆 |  | 中电建（三门峡）千禧商贸有限公司第三分店 | 安徽省怀宁县金拱沪蓉塑料厂（标称） | 不合格 | 环保要求：1.公称厚度 2.附件
3 | 电线 | 郑光 | BLVVB 3×6㎜² 100m/卷 | 2023-04-04 | 三门峡市湖滨区祥和五交化商行 |  | 不合格 | 1.导体电阻（20℃） 2.护套平均厚度不符合 | 涉嫌假冒伪劣产品
4 | 聚氯乙烯绝缘电线电缆 | / | BLVVB 2×4㎜² 100m/卷 | 2024-02-22 | 张建新 | 河南亿利电缆有限公司（标称） | 不合格 | 1.导体电阻（20℃） 2.老化前绝缘抗张强度 3.老化后绝缘抗张强度 4.老化后绝缘抗张强度变化率
5 | 铝芯聚氯乙烯绝缘护套电线 | 三塔 | BLVVB 2×4㎜² 100m/卷 | 2023-05-10 | 三门峡市城乡一体化示范区孟林五金电料门市部 | 四川明牌电缆有限公司（标称） | 不合格 | 1.老化前绝缘抗张强度 2.老化前绝缘断裂伸长率 3.老化后绝缘抗张强度 4.老化后绝缘断裂伸长率 5.老化后绝缘断裂伸长率变化率
6 | 背心式垃圾袋 | 小智本家 | 货号：6145 规格：45cm×60cm（含拎手）厚度：0.0065mm 承重：3kg 240只/包 | 2023-12-03 | 渑池煊德商贸有限责任公司 | 浙江一帆日用品有限公司（标称） | 合格 | /
7 | 120只装平口式垃圾袋 | 家怡优品 | 450mm×500mm5卷×24只 120只/包 | 2023-02-20 | 卢氏县鹏泰商贸有限公司 | 河南洁尔雅塑料制品有限公司(标称) | 合格 | /
8 | 小号5连卷垃圾袋(100只) | / | 450×500×0.0074mm 100只(20×5卷) 100只/包 | 2021-05-06 | 卢氏县鹏泰商贸有限公司 | 浙江龙士达家居用品有限公司(标称) | 合格 | /
9 | 超邦加厚平口垃圾袋165只装 | 超邦 | 45×50cm 11卷×15只 | 2023年12月5日 | 渑池发到家超市有限公司 | 河南洁尔雅塑料制品有限公司（标称） | 合格 | /
10 | 大大卷背心式垃圾袋 |  | TD-8110 450×600×0.008mm 120只/卷 | 2023/11/28 | 渑池发到家超市有限公司 | 台州市黄岩腾迪日用品有限公司（标称） | 合格 | /
11 | 平口式垃圾袋 | / | 0082 45cm×50cm | 2023-10-16 | 三门峡市湖滨区梁家渠日用百货店 | 临沂市博泽塑料制品厂（标称） | 合格 | /
12 | 背心式手提垃圾袋 | 优品前线 | 46cmx62cm 10卷/包 Y5194 | 2022年07月10日 | 三门峡华为医药零售连锁有限公司铂景湾店超市 | 临沂中庸日用品有限公司（标称） | 合格 | /
13 | 轻奢抽绳垃圾袋 | / | YJX-0352 45×50cm 1卷×100只 HDPE（聚乙烯） | 2023年9月18日 | 中电建（三门峡）千禧商贸有限公司新世纪百货店 | 深圳市旺柴环保科技有限公司（标称） | 合格 | /
14 | 抽绳式垃圾袋 | / | XM1985 PE（聚乙烯 ） 450×500×0.01（±5%）80只×2卷 | 2024-01-01 | 中电建（三门峡）千禧商贸有限公司新世纪百货店 | 郑州亚美利日用品有限公司（标称） | 合格 | /
15 | 背心式垃圾袋（促销装） | / | J-1124 50cm×60cm/5卷*20只 PE（聚乙烯） | 2022年11月27日 | 三门峡市万福伟业贸易有限公司 | 河南洁尔雅塑料制品有限公司（标称） | 合格 | /
16 | 平口垃圾袋 | 红贵纺 | HGF-396 30只×3卷 500mm×450mm 实用尺寸：490mmx450mmx0.01mmx3kg PE（聚乙烯） 3卷/包 | 2023年3月10日 | 三门峡市万福伟业贸易有限公司 | 无锡市利源达特种软管厂（标称） | 合格 | /
17 | 垃圾袋 | 助洁 | ZJ0070 PE（聚乙烯） 50cm×60cm | 2022-02-22 | 三门峡市万福伟业贸易有限公司 | 临沂聚家生活用品有限公司（标称） | 合格 | /
18 | 白膜 | 金贵 | 900*0.01mm 类别:II 参考长度:600m 净含量:5 +0.25kg -0.10kg | 2024年03月14日/PEM20240314 | 灵宝市富农农资有限责任公司富士路分公司 | 山西·运城经济技术开发区金贵地膜厂（标称） | 合格 | /
19 | 聚乙烯农用地面覆盖薄膜 | 迎太 | 800×0.01mm 净重:5 +0.2 -0.1kg 总长度（约）660m/卷 II | 2024年5月02日 | 灵宝市大王供销社庄稼医院 | 山西瑞涛塑料制品有限公司（标称） | 合格 | /
20 | 环保型垃圾袋 | 鑫筷乐家 | 45cm×60cm 18个/卷 10卷/包 | 2024-8-15 | 三门峡市陕州区传博塑料制品厂 | 三门峡市陕州区传博塑料制品厂 | 合格 | /
21 | 抽绳式垃圾袋 | 馨颖佳 | 450*500*0.001mm 15个/卷 10卷/包 | 2024年6月20日 | 三门峡市陕州区传博塑料制品厂 | 三门峡市陕州区传博塑料制品厂 | 合格 | /
22 | 聚乙烯吹塑农用地面覆盖薄膜 | 河東舜天 | 800×0.01 5±0.2kg 类别:II 长度约:700米/卷 | 2024年3月28日 | 三门峡市湖滨区农乐农资经营部 | 运城市舜天塑料有限公司（标称） | 合格 | /
23 | 聚乙烯吹塑农用地面覆盖薄膜 | / | 1000×0.01mm 长度约545m/卷 类别II 净重:5±0.02kg | 2023年11月30日 | 三门峡市湖滨区农乐农资经营部 | 运城市舜天塑料有限公司（标称） | 合格 | /
24 | 聚乙烯吹塑农用地面覆盖薄膜 | 开拓 | 0.01mm 1200mm净重:5 +0.25 -0.1 kg 参考长度:450m/卷 类别:II | 2023年8月23日 | 三门峡市湖滨区张龙土产日杂店 | 运城市开拓塑料有限公司（标称） | 合格 | /
25 | 复合肥料 | 洋丰 | N-P₂O₅-K₂O 15-15-15 总养分≥45% 含氯(高氯) 含缩二脲 净含量：50kg | 2024-08-08 | 卢氏县城关好收成农资综合门市 | 荆门新洋丰中磷肥业有限公司(标称) | 合格 | /
26 | 复合肥料 | 华鑫 | N-P₂O₅-K₂O 22-9-9 总养分≥40% 高塔硝硫基 含硝态氮9.0% 50kg/袋 | 2023-09-07 | 卢氏县城关好收成农资综合门市 | 山西华鑫肥业股份有限公司(标称) | 合格 | /
27 | 微生物维护复合肥料 | 图形 | 有效活菌数≥0.5亿/g 腐植酸≥1% 含氯（中氯） 20-10-10 N-P₂O₅-K₂O 总养分≥40% 50kg/袋 | 2024-03-19 | 义马市千秋裕丰农资经营门市部 | 阿波罗（驻马店）生态科技有限公司（标称） | 合格 | /
28 | 聚氯乙烯绝缘无护套电缆电线 | 郑星 | 60227 IEC 01 (BV) 1.5㎜² 100m/卷 | 2023-08-17 | 三门峡市湖滨区胜兴电线电缆销售部 | 郑州第三电缆有限公司 | 合格 | /
29 | 铜芯聚氯乙烯绝缘软电缆 | / | BVR 2.5㎜²蓝 100m/卷 | 2024-08-06 | 灵宝市小王五金店 | 山东正泰电缆有限公司（标称） | 合格 | /
30 | 一般用途单芯硬导体无护套电缆 | / | 60227IEC01(BV) 1.5㎜²（二类导体）蓝 100m/卷 | 2024-08-07 | 灵宝市小王五金店 | 山东正泰电缆有限公司（标称） | 合格 | /
31 | 复合肥料 | 倍丰 | N-P₂O₅-K₂O 24-12-6 总养分≥42% 净含量：50kg 含氯(中氯) | 2023-09-15 | 三门峡市陕州区四季农资服务部 | 山东倍丰盐湖农业科技有限公司(标称) | 合格 | /
32 | 复合肥料 | 凯利农 | N-P₂O₅-K₂O 25-10-5 总养分≥40% 含氯（中氯）含缩二脲 50㎏/袋 | 2024-08-16 | 灵宝市丰农农资门市部 | 河南鑫恒丰肥业有限公司（标称） | 合格 | /
33 | 复合肥料 | 白俄罗 | N-P₂O₅-K₂O 25-14-6 总养分≥45% 含氯（中氯）50㎏/袋 含缩二脲 | 2024-07-18 | 灵宝市天马新农资服务有限责任公司 | 河南开门子肥业有限公司（标称） | 合格 | /
34 | 复合肥料 | 美川 | 含缩二脲 含氯（中氯）N-P₂O₅-K₂O 25-10-5 总养分≥40% 50㎏/袋 | 2024-08-29 | 三门峡市城乡一体化示范区朝辉农资店 | 湖北绿浓肥业有限公司（标称） | 合格 | /
35 | 复合肥料 | 鄂中 | 总养分≥40.0% N-P₂O₅-K₂O 20-15-5 高氮型 含氯（高氯）含缩二脲 50㎏/袋 | 2024-08-18 | 三门峡市城乡一体化示范区朝辉农资店 | 湖北鄂中生态工程股份有限公司（标称） | 合格 | /
36 | 复合肥料 | 三环 | 24-10-6 N-P₂O₅-K₂O ≥40.0% 含氯（低氯）50㎏/袋 含缩二脲 | 24-08-08 | 灵宝市大王供销社农资批零部 | 青海云天化国际化肥有限公司（标称） | 合格 | /
37 | 复合肥料 | 万洋 | 18-21-5 N-P₂O₅-K₂O 总养分≥44％ 含氯（中氯） 含缩二脲 50㎏/袋 | 2024-06-23 | 灵宝市大王供销社农资批零部 | 济源市万洋肥业有限公司（标称） | 合格 | /
38 | 火山灰质硅酸盐水泥 | 图形 | P•P 32.5 50kg/袋 | 2024-09-24 | 义马市泰山惠发建材门市部 | 三门峡腾跃同力水泥有限公司（标称） | 合格 | /
39 | 复合硅酸盐水泥 | 图形 | P•C 42.5 50kg/袋 | 2024-09-20 | 义马市泰山惠发建材门市部 | 三门峡腾跃同力水泥有限公司（标称） | 合格 | /
40 | 砌筑水泥 | 图形 | M32.5 50kg/袋 | 2024-09-20 | 卢氏县宇鑫建材销售经营部 | 河南锦荣水泥有限公司(标称) | 合格 | /
41 | 复合硅酸盐水泥 | 图形 | P·C42.5 50kg/袋 | 2024-09-18 | 卢氏县宇鑫建材销售经营部 | 河南锦荣水泥有限公司(标称) | 合格 | /
42 | 普通硅酸盐水泥 | 同力 | P·O42.5 | 2024-09-27 | 三门峡腾跃同力水泥有限公司 | 三门峡腾跃同力水泥有限公司 | 合格 | /
43 | 普通硅酸盐水泥 | 图形 | P·O52.5 | 2024-09-06 | 渑池仰韶水泥有限公司 | 渑池仰韶水泥有限公司 | 合格 | /
44 | 普通硅酸盐水泥 | 图形 | P·O 42.5 | 2024-09-16 | 渑池仰韶水泥有限公司 | 渑池仰韶水泥有限公司 | 合格 | /
45 | 复合硅酸盐水泥 | 图形 | P·C 42.5 净含量：50㎏/袋 | 2024-09-20 | 三门峡市陕州区昌盛建材行 | 河南锦荣水泥有限公司(标称) | 合格 | /
46 | 普通硅酸盐水泥 | 崤山 | P·O 42.5 | 2024年9月7日 | 河南锦荣水泥有限公司 | 河南锦荣水泥有限公司 | 合格 | /
47 | 砌筑水泥 | 崤山 | M32.5 50㎏/袋 | 2024-9-4 | 三门峡市城乡一体化示范区鑫鑫水泥店 | 河南锦荣水泥有限公司（标称） | 合格 | /
48 | 聚氯乙烯绝缘无护套电线电缆 | 天成线缆 | BVR 6 100米/盘 | 2024-09-05 | 未来万家五金机电商贸卢氏有限责任公司 | 天成线缆有限公司(标称) | 合格 | /
49 | 聚氯乙烯绝缘软电缆电线 | / | 60227 IEC 53(RVV) 2×1.0mm² 100m/卷 | 2401 | 三门峡市陕州区双河五交化经营经营部 | 公牛集团股份有限公司(标称) | 合格 | /
50 | 通用橡套软电缆 | / | 60245IEC53(YZ) 2×1.5 100m/盘 | 2024-08-24 | 未来万家五金机电商贸卢氏有限责任公司 | 天泽线缆有限公司(标称) | 合格 | /